## Sheet1
附件2
2018年广东省食品用纸包装容器等制品、食品用塑料膜（袋）、一次性塑料餐饮具省级“双随机”监督抽查不合格名单
序号 | 生产企业名称(标称) | 产品名称 | 商标 | 型号规格 | 生产日期 | 抽样日期 | 标准值 | 实测值 | 实测值单位 | 不合格项目
1 | 潮州市潮安区庵埠茂龙兴旺纸塑包装厂 | 食品包装袋（特级青虾滑） | -- | 200mm×140mm | 2018-04-01 | 2018-05-25 | ≤5 | 77.71 | mg/m2 | 溶剂残留总量
2 | 潮州市潮安区庵埠凤岐新时代印刷厂 | 多层复合食品包装袋（棉花糖） | -- | 30.5cm×8cm | 2018-05-01 | 2018-06-07 | ≤2.0 | 4.6 | mg/m2 | 苯系物含量
3 | 惠州市博德力铝塑复合包装有限公司 | PE三层复合膜 | -- | 宽250mm | 2018-05-20 | 2018-05-21 | ≤10 | 67.06 | mg/m2 | 溶剂残留总量
4 | 佛山市顺德区泽辉包装彩印有限公司 | 薄荷糖包装袋 | -- | 275×190×0.07mm | 2018-05-03 | 2018-05-14 | ≤10 | 15.9 | mg/m2 | 溶剂残留总量
[7 empty] | ≤2.0 | 3.42 | mg/m2 | 苯系物含量
5 | 广东顺德一览包装有限公司 | 冷冻烤鳗包装袋 | -- | 465×165×0.08mm | 2018-05-14 | 2018-05-14 | ≤10 | 22.6 | mg/m2 | 溶剂残留总量
6 | 东莞市鸿华包装材料有限公司 | 食品包装袋 | -- | 190×85mm | 2018-04-20 | 2018-05-10 | ≤10 | 27.8 | mg/m2 | 溶剂残留总量
7 | 东莞市鸿华包装材料有限公司 | 食品复合膜 | -- | 440×0.08mm | 2018-03-20 | 2018-05-10 | ≤10 | 13.6 | mg/m2 | 溶剂残留总量
8 | 东莞瑞联工艺制品有限公司 | 蓝色纸杯（淋膜纸杯） | -- | 250ml | 2018-05-09 | 2018-05-15 | ±5.0 | 13.3 | % | 容量及容量偏差
9 | 东莞市新康纸塑包装有限公司 | 永和豆浆纸杯（淋膜纸杯） | -- | 280ml | 2018-05-05 | 2018-05-15 | ±5.0 | 7.9 | % | 容量及容量偏差
10 | 东莞市凯锐包装制品有限公司 | 1磅托-新款（纸托） | -- | 22×15cm | 2018-03-18 | 2018-04-28 | 阴性 | 不符合要求 | -- | 荧光性物质（波长254nm和365nm）
11 | 惠州市惠阳区镇隆圣颐达纸品厂 | 嘉旺（淋膜纸碗） | -- | 16安士/450ml | 2018-04-25 | 2018-05-03 | ±4.0 | 13.8 | % | 容量偏差
12 | 东莞市新春天包装制品有限公司 | 佛山碧泉豆腐花碗（淋膜纸碗） | -- | 14安（415mL） | 2018-04-25 | 2018-05-14 | ±4.0 | 11.4 | % | 容量偏差
13 | 东莞市新康纸塑包装有限公司 | 豆腐花碗（淋膜纸碗） | -- | 400ml | 2018-05-05 | 2018-05-15 | ±4.0 | 11.6 | % | 容量偏差
[7 empty] | 阴性 | 不符合要求 | -- | 荧光性物质（波长254nm和365nm）
14 | 佛山市南海区权隆包装材料有限公司 | PS塑料包装托（一次性塑料餐饮具） | -- | 6支装 | 2018-04-25 | 2018-05-24 | ≤10 | 69 | mg/dm2 | 总迁移量（4%乙酸）
15 | 四会市利荣包装材料有限公司 | 塑料叉子 | -- | 净含量：1.5克 | 2018-05-08 | 2018-05-16 | ≤10 | 91 | mg/dm2 | 总迁移量（4%乙酸）
16 | 中山市瑞林塑料电器有限公司 | 一次性PS饼托 | -- | 3# | 2018-05-02 | 2018-05-24 | ≤10 | 270 | mg/dm2 | 总迁移量（4%乙酸）
17 | 中山市通力塑料制品有限公司 | 一次性PS杯盖 | -- | 160mm | 2018-05-26 | 2018-05-29 | ≤10 | 28 | mg/dm2 | 总迁移量（4%乙酸）
http://home.gdqts.gov.cn/wyc/ztfl/jdcbg/20180831/7139840d-1de5-4378-addf-fbe2219db0f7.html